## 版数
版数 | 日付 | 内容
1.0 | 2023/6/9 | 初版

## PCN対象製品
車載セラミックコンデンサ対象製品
適用範囲：MLCC部のみ適用し、リード部等の加工については適用外とする。

## 工程チェックリスト
|  | 積層セラミックコンデンサ製造工程チェックリスト / MLCC Process Check Sheet | [14 empty] | ドキュメントインフォメーション: |  | Version 1.0
| No. |  |  | 技術要素/対象工程 Technical Element / Process | [10 empty] | チェックリスト内容 Check list |  |  | コンデンサメーカ記入欄 Manufacturer Input
|  | 全般 General | 誘電体ペースト製造 Dielectric paste manufacturing | 誘電体シート製造 Dielectric sheet manufacturing | 内部電極印刷 Inner electrode printing | 積層 Lamination | カット Cutting | 焼成 Firing | 外部電極形成 Termination forming | 外部電極メッキ Termination plating | マーキング Marking | 検査 Inspection | 包装 Packing | 出荷 Shipment | 確認内容 Confirmation contents | 確認の意図 Intention of confirmation | 過去トラ事例 Past Trouble Example | 確認結果 Confirmation Result | 判定 Judgement
Title | GEN | 全般 General | [12 empty] | 全般
| GEN-01 | ● |  |  |  |  | ● | ● | ● | ● | ● | ● | ● | ● | 個片後の工程では、製品へ加わる応力(歪み量)を把握し､管理しているか。 | 製品へのダメージの防止 | ・個片後、落下、挟み込み、振動により クラックの起点ができた。
| GEN-02 | ● | ● | ● | ● | ● | ● | ● | ● | ● | ● | ● | ● | ● | 設備や治工具は製品にダメージを加えることがないよう設計しており、作業指導書などで取扱いや搬送方法が管理出来ているか。 また個片体の変形防止方法は明確か。 | 製品へのダメージの防止 | ・設備、治工具、備品の設計と衝撃の関係を考慮してなかったため、一定以上の応力が加わりカケが発生した。 ・焼成前の個片状態で、落下、挟み 込み、振動によりクラックの起点ができた ・搬送時に製品の引っ掛かりが発生したときの処置が明確で無かった為、カケを発生させた。 ・パーツフィーダーへの落下高さが大きく、製品同士の接触などで電極が損傷した。
| GEN-03 | ● | ● | ● | ● | ● | ● | ● | ● | ● | ● | ● | ● | ● | 設備や治工具の日常管理や定期点検の確認項目、方法、頻度は明確か。 定期点検及び消耗品の交換基準は予防保全となっており、製品ダメージを考慮しているか。 設備の異常アラームは管理値と整合が取れており正常動作することを定期的に確認しているか。 | 設備・治工具管理 | ・パーツフィーダーのチップ誘導治具にバリが発生しそれが製品に付着したまま流出した。 ・管理値外れのアラート設定を誤り、異常品の処置が漏れた。
| GEN-04 | ● | ● | ● | ● | ● | ● | ● | ● | ● | ● | ● | ● | ● | 作業者認定は規定しているか。 力量がある人員を配置しているか。 | 作業者の習熟度管理 | ・作業者の習熟度不足により不良品が流出した。 ・リールのカバーテープ剥離強度を間違えて調整した。 ・謝ったラベルを貼り付けてしまい、誤品納入した。
| GEN-05 | ● | ● | ● | ● | ● | ● | ● | ● | ● | ● | ● | ● |  | 条件入力を正しく行う仕組みがあり、ポカヨケ等の対策を行っているか。 | 作業ミス防止
| GEN-06 | ● |  | ● | ● | ● | ● | ● | ● | ● | ● | ● | ● | ● | 落下品は不良品として処理しているか。 | 不良品の混入防止 | ・落下品の取り扱いに関する作業者教育が不足し、落下品を混入させ市場でクラックが発生した。
| GEN-07 | ● | ● | ● | ● | ● |  |  | ● | [5 empty] | 異物対策が必要な工程が明確で、確実に実施しているか。 | 製品への異物付着防止 | ・外部電極塗布前品に異物が付着して、デラミネーションが発生した。 ・不適切なフィルタを使用したため、セラミック原料の凝集物が除去できずボイドが発生した。
| GEN-08 | ● | ● | ● | ● | ● | ● | ● | ● | ● | ● | ● | ● | ● | 冶具、設備の可動部は異物の発生リスクを考慮した工程設計になっているか。 (対象工程､計測設備､異物サイズ､管理値､頻度､異物分析等) | 製品への異物付着防止 | ・シート清掃用の繊維が脱落し製品に付着した。 ・複数搬送パレット治具を使用しており､ ある特定の治具のみNGが発生した。 ・摺動部のエアーホースの擦れにより摩耗カスが発生し、積層間に挟み込まれた。 ・クリーンブースの扉の開閉により、金属異物が発生し製品内に付着した。 ・異物により積層時にしわが発生し、積層ズレが発生した。 ・電極ペーストの取り扱い時、金属製の容器とヘラを使用したために、削れた金属異物が素子に混入しショートした。
| GEN-09 | ● | ● | ● | ● | ● | ● | ● | ● | ● | ● | ● | ● |  | 設備や治工具の清掃頻度や方法を規定しているか。 | 製品への異物付着防止 | ・誘電体ペースト製造工程、シート作製工程、積層工程、焼成工程で異物が付着し、ボイドが発生した。 ・カット工程で、基準枠への異物付着による切断位置ずれが発生した。
| GEN-10 | ● | ● | ● | ● | ● | [8 empty] | 作業服や手袋等の異物管理は明確か。 | 製品への異物付着防止 | ・手袋のマジックテープ箇所がほつれ、 繊維異物が製品内に混入した。
| GEN-11 | ● | ● | ● | ● |  |  |  | ● | [5 empty] | 仕入先含め、材料(セラミックパウダー、ペースト)の異物管理は明確か。 | 製品への異物付着防止
| GEN-12 | ● | ● | ● | ● |  |  |  | ● | [5 empty] | ペースト材の保管方法と生産投入前の管理方法は明確か。 | 材料の品質管理 | ・ペースト製造工程で基準内であったが、滞留時間が通常より長かったことにより凝集しボイドが発生した。 ・内部電極ペーストの攪拌不十分により、電極欠損が発生した。 ・使用期限切れのペーストを使用したために、内部残留応力を変化させ、クラックが発生した。
| GEN-13 | ● |  | ● | ● |  |  |  | ● | [5 empty] | ペースト材の補充方法は管理されているか。 | 材料の補充忘れ防止
| GEN-14 | ● | ● | ● | ● | ● | ● | ● | ● | ● | ● | ● | ● |  | 段替えセッティング・材料補充時の確認内容､方法は明確か。 | 段替えミス防止
| GEN-15 | ● | [5 empty] | ● | ● | ● | ● | ● | ● |  | パーツフィーダー等に残った製品が容易に分かる工夫がされているか。 また、製品段替え時のポカヨケはあるか。 | 異品混入防止 | ・段替え時にパーツフィーダー内に残った製品が、次の流動品に混入した。
| GEN-16 | ● |  |  |  |  | ● | ● | [6 empty] | 部品残留を防止するために、研磨バレル容器やメッキバレル容器の管理方法は明確か。 | 異品混入防止 | ・バレル内に残留した製品が、次の流動品に混入した。 ・バレルの蓋が摩耗し隙間が生じ、そこに製品が挟まり、未処理品が発生した。
| GEN-17 | ● | ● | ● | ● | ● | ● | ● | ● | ● | ● | ● | ● |  | 投入数、加工/検査OK数とNG数の管理をしているか。 NG品混入のリスクはないか。 | 不良品混入防止 | ・OK品置き場の隣にNG品置き場があり、NG品置き場に置けなくなったNG品がOK品置き場にはみ出し、OK品として出荷した。
| GEN-18 | ● |  | ● | ● |  |  | ● | ● |  | ● |  |  |  | 炉への製品投入数、乾燥及び焼成後の製品取出し場所は決まっているか。 乾燥及び焼成・焼付条件（焼成プロファイル）の確認方法と頻度は明確で管理しているか。 | 製品への熱応力印加防止 | ・焼成中に停電し復旧した際に、そのまま再焼成を実施した。 ・脱バインダー工程で温風吹出口が閉じていたため熱量不足で溶剤が残り、焼成でボイドが発生した。 ・小型炉から大型炉へ変更した際、炉内雰囲気が還元過多状態になったことにより端子電極と内部電極の接合強度が低下した。これにより、はんだ付けの収縮応力で端子電極と外部電極の結合が途切れ、「容量小が発生した。 ・炉入替え時、銀ペーストに他の溶剤成分が含浸し、密着力が低下し市場で剥離した。
| GEN-19 | ● |  |  |  |  | ● | ● | [6 empty] | 研磨条件及び洗浄条件として必要な要因を把握しており、その内容を管理しているか。 | 研磨工程品質管理能力 | ・洗浄条件設定を間違えセラミック屑を 除去できず、外部電極の密着性が低下し市場で剥離した。 ・洗浄カス付着による接合不良が発生した。
| GEN-20 | ● | [9 empty] | ● | ● |  | 検査装置の点検方法は標準化されており、日常点検で管理しているか | 検査工程品質管理能力
| GEN-21 | ● | [9 empty] | ● | ● |  | プローブやピンの寿命管理や日常管理が出来ているか。 | 検査工程品質管理能力 | ・コンタクトピンの破損や設定不備により、製品にダメージを印加し、出荷後クラックが発生した。
| GEN-22 | ● | [9 empty] | ● |  |  | 検査条件や検査頻度は適正か。 検査環境および識別管理が第三者が見ても判るように出来ているか。 始業前にOK品、NG品を正しく判定できることを確認しているか。 限度見本がある場合、限度見本は定期的に更新する仕組みか。 異常判定基準は設定しているか NG品の解析を行い品質改善を行っているか。 | 検査工程品質管理能力 | ・突発的に発生したクラック品（外観NG、特性OK）が抜取検査のため流出し、出荷後にショートに至った。 ・設備劣化により、ＮＧ品をOKとして判定していた。(逆の事象もあり)
| GEN-23 | ● |  | ● | ● | ● | ● | ● | ● | ● | ● | ● | ● |  | 静電気管理が必要な工程が明確であり管理できているか。 | 静電気管理の徹底 | ・除電装置のメンテナンス不足により、帯電しダメージが印加された。
Title | DP | 誘電体ペースト製造 Dielectric paste production | [12 empty] | 誘電体ペースト製造
| DP-01 |  | ● | [11 empty] | 調合量､温度､時間の管理方法は 明確か。 | 材料の品質管理能力 | ・調合量の範囲が標準化できておらず、規定範囲を超えて調合したため静電容量不良が発生した。 ・フィルター圧力管理値が不適切であり、異物増加に気付かずボイド不良が流出した。
Title | DS | 誘電体シート製造 Dielectric sheet production | [12 empty] | 誘電体シート製造
| DS-01 |  |  | ● | [10 empty] | シート厚さの管理方法は明確か。 | 誘電体シート製造の工程/品質管理能力 | ・シートの厚みの許容範囲が決められておらず、静電容量不良が発生した。
Title | IEP | 内部電極印刷 Inner electrode printing | [12 empty] | 内部電極印刷
| IEP-01 |  |  |  | ● | [9 empty] | 内部電極印刷に使用する治工具の管理方法は明確か。 | 内部電極印刷の工程/品質管理能力 | ・印刷マスクに劣化が生じ、規定の電極面積を得られなかった。
| IEP-02 |  |  |  | ● | [9 empty] | 印刷位置ずれ防止の管理方法は 明確か。 | 内部電極印刷の工程/品質管理能力 | ・位置決めピン/ガイドの調整方法が規定されておらず、電極の位置ずれが発生した。
| IEP-03 |  |  |  | ● | [9 empty] | 印刷状態の検査方法､基準は明確か。 | 内部電極印刷の工程/品質管理能力 | ・印刷状態の確認方法が標準化されておらず、後工程に電極不良が流出した。 ・電極印刷ムラが生じ、市場にて凸部に応力が集中しクラックが発生した。
Title | LAM | 積層 Lamination | [12 empty] | 積層
| LAM-01 |  |  |  |  | ● | [8 empty] | シートずれ・圧着ばらつきなど、シート圧着の管理基準は明確か。 | 積層の工程/品質管理能力 | ・シート圧着の許容範囲が決められておらず、デラミネーションが発生した。
| LAM-02 |  |  |  |  | ● | [8 empty] | 積層時の異物はさみ込み､カットカスの 付着防止方法は明確か。 | 製品への異物付着防止 | ・シートカス等を巻込み、積層異常(積層ズレ、デラミネーション等)が発生した。
| LAM-03 |  |  |  |  | ● | [8 empty] | 積層に於いてパターンずれが無いように 設備管理の条件が決められているか。 また、積層ずれの管理方法は明確か。 | 積層の工程/品質管理能力 | ・位置合せセンサーの点検項目が標準化されておらず電極位置ずれが発生した。
Title | CUT | カット Cutting | [12 empty] | カット
| CUT-01 | [5 empty] | ● | [7 empty] | カット後の設備内に取り残しがある状態では次のカットが出来ない仕組みになっているか。 | カットの工程/品質管理能力 | ・個片後、落下、挟み込み、振動によりクラックの起点ができた。 ・前にカットしたシートの破片が設備内に取り残されたまま次のシートが搬送されカットしたことで、カット後の個片に歪が生じ、クラックが発生した。
| CUT-02 | [5 empty] | ● | [7 empty] | 切断刃及びブレードは、交換基準が明確か。 また、自動停止機構などで交換時期が判るような仕組みはあるか。 | カットの工程/品質管理能力 | ・交換基準が定量的に決まっていなかったため、交換タイミングを誤ったことで変形やキズが発生した。
| CUT-03 | [5 empty] | ● | [7 empty] | カット後積層ずれの管理方法は明確か。 | カットの工程/品質管理能力 | ・シートカット時の位置ずれによる内部電極ずれが発生した。さらに、不良品が適切に処理されず流出した。
Title | FIR | 焼成 Firing | [12 empty] | 焼成
| FIR-01 | [6 empty] | ● | [6 empty] | さや詰め量･さやの状態の管理方法は明確か。 | 焼成の工程/品質管理能力 | ・個片後、落下、挟み込み、振動により クラックの起点ができた。
Title | TF | 外部電極形成 Termination forming | [12 empty] | 外部電極形成
| TF-01 | [7 empty] | ● | [5 empty] | 塗布量の管理方法は明確か。 | 外部電極形成の工程/品質管理能力 | ・ペースト量の管理値下限で、電極塗布ムラが生じボイドが発生した。 ・ディップ槽のヒーターが故障したまま塗布し、ペースト除去工程で端面電極厚みが薄くなり、メッキ形成不良した。これにより、はんだ濡れ発生が発生した。
| TF-02 | [7 empty] | ● | [5 empty] | 塗布状態の検査方法､基準は明確か。 | 外部電極形成の工程/品質管理能力 | ・出来栄え検査に使用する拡大鏡の倍率が規定されていなかった為、担当者によっては、端子電極表面の異常を見逃していた。
Title | TP | 外部電極メッキ Termination plating | [12 empty] | 外部電極メッキ
| TP-01 | [8 empty] | ● |  |  |  |  | 電極棒やメッキ用バレルにひっかからない構造になっているか。 また、バレル内で部品が浮くことはないか。 | 外部電極メッキの工程/品質管理能力 | ・電極棒にチップコンデンサが付着しメッキ厚みに影響を与えた。 ・バレル点検不備による摩耗部の隙間に気付かず、製品が挟まりメッキ不良になった。 ・メッキ容器内部止め具への製品が乗り上げ、通電されずメッキ未着となった。
| TP-02 | [8 empty] | ● |  |  |  |  | メッキ液やフィルタの交換基準の管理方法は明確か。 薬液の濃度、成分は定期に検査されているか。 | 外部電極メッキの工程/品質管理能力 | ・薬液の濃度､成分分析を定期的に行っていなかったため、メッキ液成分の異常に気が付かなかった。 ・フィルターの交換基準が分かり難かったため、作業者が交換基準を間違ってしまい、メッキ液成分に異常が発生した。
| TP-03 | [8 empty] | ● |  |  |  |  | メッキ時の電流値管理方法は明確か。 | 外部電極メッキの工程/品質管理能力 | ・電流値を確認するタイミングが適切に規定/設定されていなかったことで、規定の膜厚が得られなかった。
| TP=04 | [8 empty] | ● |  |  |  |  | メッキ厚､メッキ範囲の管理方法は明確か。 | 外部電極メッキの工程/品質管理能力 | ・メッキ厚が下限管理のみであり、メディア径の指定もなく、ポーラスが発生した。これにより、市場にてはんだクラックが多発した。
Title | MAR | マーキング Marking | [12 empty] | マーキング
| MAR-01 | [9 empty] | ● |  |  |  | 裏表逆防止の工夫はされているか。 | 捺印の工程/品質管理能力 | ・工程内作業者が変わり、製品の裏にマーキングをした。マーキングの見本が準備されていなかったため、作業者は正しいマーキング方法が分からなかった。
Title | INS | 検査 Inspection | [12 empty] | 検査
| INS-01 | [10 empty] | ● |  |  | 不良解析を行い、発生原因にフィードバックしているか。 | 検査の工程/品質管理能力 | ・設備の劣化により負荷が製品にかかり、ショートの流出が発生した。 ・不良解析を行っていなかったため気づくのが遅れた。
| INS-02 | [10 empty] | ● |  |  | 不良率管理を実施しているか。 | 検査の工程/品質管理能力 | ・特定ロットで不良率が増加したが傾向管理ができていなかったので不良流出した。
| INS-03 | [10 empty] | ● |  |  | 擬似接触の検出も含めて判定抵抗値の妥当性が検討されているか。 | 検査の工程/品質管理能力 | ・規格ぎりぎりの製品にて不具合が発生、規格を見直す必要があった。 ・工程能力の確保をしていなかった。
| INS-04 | [10 empty] | ● |  |  | 電気検査後に加工工程が入って いないか。 | 検査後の製品へのダメージ防止 | 電気検査後の加工工程により、製品に負荷が加わり、端子電極接続が弱まり、オープン不良となった。
Title | PAC | 包装 Packing | [12 empty] | 包装
| PAC-01 | [11 empty] | ● |  | 端数の補充手順は決められているか。 トレーサビリティがとれる仕組みになって いるか。 | 異品混入防止 | ・端数補充時、違う品種を補充した。
| PAC-02 | [11 empty] | ● |  | [リール梱包の場合] テーピング設備の日常管理内容は明確か 剥離強度が定期的に測定されているか。 | 包装の工程/品質管理能力 | ・カバーテープの糊カスがアイロンに付着し、密着不足が発生し、製品が脱落 した。 ・鏝の管理基準の明確化がされていなかった。
| PAC-03 | [11 empty] | ● |  | テープ内への異物混入防止はされて いるか。 | 製品への異物付着の防止 | ・作業者がポケットに差し込んでいたピン セットに繊維が付着し、作業者がピンセットを使用する際にテープに繊維が付着して汚染した。 ・清掃頻度を作業標準に明確に規定しておらず異物が付着した不良品が流出した。
Title | SHP | 出荷 Shipment | [12 empty] | 出荷