## 版数
版数 | 日付 | 内容
1.0 | 2023/6/9 | 初版

## PCN対象製品
車載チップ抵抗対象製品
適用範囲：厚膜チップ抵抗器/薄膜チップ抵抗器のみ適用

## 工程チェックリスト
|  | チップ抵抗製造工程チェックリスト / Tip Resistance Process Checklist | [17 empty] | ドキュメントインフォメーション: |  | Version 1.0
| No. |  |  | 技術要素/対象工程 Technical Element / Process | [13 empty] | チェックリスト内容 Check list |  |  | チップ抵抗メーカー記入欄 Manufacturer Input
|  | 受入検査 Acceptance inspection | スクライブ Scribing | 裏面電極形成 Back surface electrode forming | 表面電極形成 Surface electrode forming | 抵抗体形成 Resistor forming | アンダーコート形成 Undercoat forming | レーザートリミング Laser trimming | オーバーコート Overcoat | 表示印刷 Display printing | 1次分割 Primary division | 側面電極形成 Side surface electrode forming | 2次分割 Secondary division | 電極メッキ Electrode plating | 全数検査・テーピング Total inspection/Taping | 出荷検査 Shipment inspection | 出荷 Shipment | 確認内容 Confirmation contents | 確認の意図 Intention of confirmation | 過去トラ事例 Past Trouble Example | 確認結果 Confirmation Result | 判定 Judgement
Title | PC-GEN | 全般 (工程管理) General (Process control) | [15 empty] | 全般 (工程管理)
| PC-GEN-01 | ● | ● | ● | ● | ● | ● | ● | ● | ● | ● | ● | ● | ● | ● | ● | ● | 工程設備や治工具は、製品にストレスを加えない構造になっているか。 | 製品の破損防止 | 治工具セット時にかかる歪み応力により、セラミック基板にクラックが発生した。
| PC-GEN-02 | ● | ● | ● | ● | ● | ● | ● | ● | ● | ● | ● | ● | ● | ● | ● | ● | 搬送や取り扱いにおいて、製品同士の接触や治工具･設備と干渉によるクラック､欠け､キズﾞ､異物付着等への配慮をしているか。 | 製品の破損防止 | 製品取り扱い時に設備と干渉し、欠けが発生した。
| PC-GEN-03 | ● | ● | ● | ● | ● | ● | ● | ● | ● | ● | ● | ● | ● | ● | ● | ● | 製品の保管場所や搬送中の異物管理を明確にし、製品汚染に対して配慮しているか。 | 特性変化の防止 | 製品に異物が付着し汚染されたことで、特性変化に至った。
| PC-GEN-04 | ● | ● | ● | ● | ● | ● | ● | ● | ● | ● | ● | ● | ● | ● | ● | ● | 重要工程に従事しているオペレータや検査員は工程毎の認定制であり、定期的に教育や理解度確認を実施して技量の維持を行っているか。 | 作業者の習熟度管理 | 検査員の不良品検出能力が低下し、不良品を見逃した。
| PC-GEN-05 | ● | ● | ● | ● | ● | ● | ● | ● | ● | ● | ● | ● | ● | ● | ● | ● | 製品の取り扱いについて教育しているか。（落下品の処置、リワークの手続き、保管環境など） | 作業者スキル | 半製品を卓上で落下させてしまった際に問題ないと誤判断し、クラックが発生した製品を流出させた。
| PC-GEN-06 | ● | ● | ● | ● | ● | ● | ● | ● | ● | ● | ● | ● | ● | ● | ● | ● | 製造・搬送装置や治工具が正しく機能していることを保証するため、設備条件や警報機能、治工具の形状(摩耗・変形)について確認方法を定めており、日常/定期点検を実施しているか。 | 設備・治工具の予防保全
| PC-GEN-07 | [9 empty] | ● | ● | ● | ● | ● |  |  | パーツフィーダー等は、装置内の製品残りがないことを容易に確認できる工夫がされているか。 | 誤品の混入防止 | 品番切り替え時、ホッパー内に作業者の死角があったため、切替前の製品を取り残して混入した。
| PC-GEN-08 | ● | ● | ● | ● | ● | ● | ● | ● | ● | ● | ● | ● | ● | ● | ● | ● | 工程内の異物について、管理対象の異物の種類や大きさ、採取方法が、製品機能・工程設計要件・生産状況などをもとに設定されているか。 | 製品への異物付着の防止
| PC-GEN-09 | ● | ● | ● | ● | ● | ● | ● | ● | ● | ● | ● | ● | ● | ● | ● | ● | ダンボールなど梱包材由来の異物が他工程に影響を与えないよう対策が図られているか。 | 製品への異物付着の防止 | ダンボール屑が発塵対策不十分により、他工程へ飛散し製品へ付着した。
| PC-GEN-10 | ● | ● | ● | ● | ● | ● | ● | ● | ● | ● | ● | ● | ● | ● | ● | ● | 作業者の帯電防止(靴・服・アース)や装置の接地、製品および治工具の除電について必要性が工程毎に検討され、静電気対策の有効性が定期的に確認されているか。 | 静電気管理の徹底 | 搬送装置の静電気対策が不十分だったため、製品が帯電・放電し故障に至った。従来製品では問題ない帯電量が製品の小型化によって品質リスクとなった。
| PC-GEN-11 | ● | ● | ● | ● | ● | ● | ● | ● | ● | ● | ● | ● | ● | ● | ● | ● | 製品の取り扱いでは、手袋を使用しているか。 | 特性変化の防止 | オペレータが手袋を使わずに製品を取り扱い、汚染による特性変化に至った。
| PC-GEN-12 | ● | ● | ● | ● | ● | ● | ● | ● | ● | ● | ● | ● | ● | ● | ● | ● | 作業者が使用する手袋の管理が明確に規定されているか。 (例：ライン内/外の手袋区別、誤った手袋で製品に触れた場合の製品の取り扱いルール) | 製品への異物付着の防止 | 設備異常停止時にライン外作業者が製品に触れ､手袋に付着していた異物が製品内へ混入した｡
Title | INS-GEN | 全般 (検査) General (Inspection) | [15 empty] | 全般 (検査)
| INS-GEN-01 | ● | ● | ● | ● | ● | ● | ● | ● | ● | ● | ● | ● | ● | ● | ● | ● | 不良判定基準は不良モード毎に具体的に設定されているか。 | 外観検査の工程/品質管理能力 不良品の流出防止 | 不良判定基準が分かりづらく、不明確であったため、不良に気づけず流出した。
| INS-GEN-02 | ● | ● | ● | ● | ● | ● | ● | ● | ● | ● | ● | ● | ● | ● | ● |  | 限度見本などの検査基準が明確になっており、すぐに参照可能となっているか。 | 外観検査の工程/品質管理能力 不良品の流出防止 | 検査基準の確認不足により、不良品を見逃した。
| INS-GEN-03 | ● | ● | ● | ● | ● | ● | ● | ● | ● | ● | ● | ● | ● | ● | ● | ● | 検査時の拡大倍率やモニター解像度、明るさは検査するのに適切かどうか、検査員の意見も踏まえ検査条件設定しているか。 | 外観検査の工程/品質管理能力 不良品の流出防止 | モニター上に映し出された画像を検査員が目視確認していたところ、モニターの解像度が悪く、良品と判断して流出させてしまった。
| INS-GEN-04 | ● | ● | ● | ● | ● | ● | ● | ● | ● | ● | ● | ● | ● | ● | ● |  | 検査装置の検出能力は不良とすべきものを確実に検出できることが検証されているか。 | 外観検査の工程/品質管理能力 不良品の流出防止 | 検査装置の検出能力が不足しており、不良品を検出できなかった。
| INS-GEN-05 | ● | ● | ● | ● | ● | ● | ● | ● | ● | ● | ● | ● | ● | ● | ● |  | 不良品解析の実施基準や、不良率管理基準は明確になっており、結果がフィードバックされる仕組みとなっているか。 | 外観検査の工程/品質管理能力 不良品の波及防止 | 不良品解析や不良率傾向分析のフィードバックが不足していた為、不良対象範囲が拡大した。
| INS-GEN-06 | ● | ● | ● | ● | ● | ● | ● | ● | ● | ● | ● | ● | ● | ● | ● | ● | 検査前品、検査後品、不良判定品の置き場は明確に区別されて、未検査品や不良判定品が流出・混入しないよう管理されているか。 | 外観検査の工程/品質管理能力 不良品の混入防止 | 作業者が不良品を間違えて、良品に混入させてしまった。 検査前の製品が検査完了品と取り違えられ、未検査の不良品が流出した。
Title | RI | 原材料受入 Raw material incoming | [15 empty] | 原材料受入
| RI-01 | ● | ● | ● | ● | ● | ● |  | ● | ● |  | ● | [5 empty] | 原材料について、受入後の開梱・開封時の異物混入防止方法は明確か。 | 製品への異物付着の防止 | 電極ペースト取扱い時に金属製のヘラ･金属容器を使用し､削れた金属異物がペースト内に混入｡製品内に混入し内部ショートに至った｡
| RI-02 | ● | [15 empty] | 原材料受入検査の方法は明確で、検査は記録されるか。 | 原材料の受入検査体制 トレーサビリティ
| RI-03 | ● | [15 empty] | 材料の保管ルールは部品材料メーカの保管管理規定に基づき設定されているか。 また、先入れ先出しを実現する仕組みがあるか。 | 原材料の劣化防止
Title | SCR | スクライブ Scribing | [15 empty] | スクライブ
| SCR-01 |  | ● | [14 empty] | 位置決めピン、ガイドの調整方法は決められているか。 | スクライブの工程/品質管理能力 製品へのダメージ防止 | 位置決めピン、ガイドの調整不備でスクライブ位置がずれ、形状異常が発生した。
| SCR-02 |  | ● | [14 empty] | 製品セット方向が決まっており、表裏逆にセットできないようになっているか。 | スクライブの工程/品質管理能力 製品へのダメージ防止 | 製品セット方法を間違え、形状異常が発生した。
| SCR-03 |  | ● | [14 empty] | スクライブ装置の管理方法が規定されているか。 | スクライブの工程/品質管理能力 製品へのダメージ防止 | 規定の深さ,、幅の加工不足により、分割時に形状異常が発生した。
Title | PF | 印刷/成膜 Printing/film forming | [15 empty] | 印刷/成膜
| PF-01 |  |  | ● | ● | ● | ● |  | ● | ● |  | ● | [5 empty] | 『厚膜』 印刷マスクに乗せるペースト材の補充方法は明確か。 | 印刷の工程/品質管理能力 補充忘れ防止 | 補充方法が標準化されていなかったため、ペースト不足で印刷かすれが発生し特性不良となった。
| PF-02 |  |  | ● | ● | ● | ● |  | ● | ● |  | ● | [5 empty] | 『厚膜/薄膜』 基板､印刷マスク､ペースト、フォトマスク、ターゲットの誤品防止の工夫がされているか（ポカヨケなど）｡ | 印刷の工程/品質管理能力 材料の誤品使用防止 | 類似の抵抗体が誤使用され、トリミング工程で合わせ込みができてしまい、特性不良になった。
| PF-03 |  |  | ● | ● | ● | ● |  | ● | ● | [7 empty] | 『厚膜/薄膜』 マスクの点検､清掃､頻度、手順が明確になっているか。 | 印刷の工程/品質管理能力 作業手順、管理内容の明確化 | 清掃手順とマスク管理が不明確で異物が混入。抵抗体にカスレが発生し特性不良となった。
| PF-04 |  |  | ● | ● | ● | ● |  | ● | ● |  | ● | [5 empty] | 『厚膜/薄膜』 段替えセッティング時の確認内容､方法(設備･ワーク)は規定されているか。 | 印刷の工程/品質管理能力 作業手順、管理内容の明確化 | 間違ったセッティング方法により抵抗体の位置ずれが発生し、品質不良になった。
| PF-05 |  |  | ● | ● | ● | ● |  | ● | ● |  | ● | [5 empty] | 『厚膜/薄膜』 異物付着防止対応はあるか。 （設備はカバー等で異物付着の配慮がある） | 印刷の工程/品質管理能力 製品への異物付着の防止 | カバーが無い設備にて、印刷する際に異物が入り込み特性不良になった。
| PF-06 |  |  | ● | ● | ● | ● |  | ● | ● |  | ● | [5 empty] | 『厚膜/薄膜』 印刷位置決め調整方法が明確であり、ズレ発生・流出防止がされているか。 | 印刷の工程/品質管理能力 位置決め調整方法の明確化 位置ズレ発生・流出防止の明確化 | 自動補正がついていない設備にて使用中に位置ズレが発生した。
| PF-07 |  |  | ● | ● | ● | ● |  | ● | ● | [7 empty] | 『厚膜/薄膜』 スキージの管理基準､交換頻度、確認方法が明確になっているか。 | 印刷の工程/品質管理能力 スキージ管理方法の明確化 | スキージの管理が適切ではなく、偏摩耗が発生し抵抗体の厚さムラが発生した。
| PF-08 | ● |  | ● | ● | ● | ● |  | ● | ● |  | ● | [5 empty] | 『厚膜/薄膜』 ペースト材の保管方法､保管基準､使用期限管理､(冷蔵保管の場合)常温戻しの管理方法はあるか。 | 印刷の工程/品質管理能力 ペースト材の保管および使用方法の明確化 | 常温戻し時間が適切でなく、変質が起こり、信頼性不良が発生した。
| PF-09 |  |  | ● | ● | ● | ● |  | ● | ● |  | ● | [5 empty] | 『厚膜/薄膜』 目的に合う膜質にするためペーストの使用方法が、明確になっているか。 | 印刷の工程/品質管理能力 | 抵抗体など混合してペーストを使用する際、使用方法が不明確な為、攪拌不足で、特性不良となった。
| PF-10 |  |  | ● | ● | ● | ● |  | ● | ● |  | ● | [5 empty] | 『厚膜/薄膜』 膜の出来栄えを確認する管理基準、頻度、方法は明確になっているか | 出来ばえ管理/品質管理能力 | 膜が不均一な箇所に電流が集中し抵抗体が切れオープン不良発生した。
| PF-11 |  |  |  |  | ● | [11 empty] | 『薄膜』パタン形成(レジスト塗布） ﾚｼﾞｽﾄレジスト液等の濃度･温度及び交換基準の管理方法、またレジスト膜厚さの管理はされているか。 | 薄膜レジスト塗布の工程/品質管理能力 | レジスト液の濃度管理がされておらず、レジスト膜が薄く形成されてしまい、エッチング時に下地にダメージが入り特性不良となった。
| PF-12 |  |  |  |  | ● | [11 empty] | 『薄膜』パターン形成(露光） 露光設備の光度、露光時間やマスク管理方法は明確になっているか。 | 薄膜露光の工程/品質管理能力 | エッチング残りによる形状異常が検出できず、流出した。
| PF-13 |  |  |  |  | ● | [11 empty] | 『薄膜』パタン形成(現像） 現像時間は管理されているか。 | 薄膜現像の工程/品質管理能力 | エッチング残りによる形状異常が検出できず、流出した。
| PF-14 |  |  |  |  | ● | [11 empty] | 『薄膜』パターン形成(エッチング） エッチング液の濃度･温度、交換基準およびエッチング時間の管理方法は規定されているか。 | 薄膜エッチングの工程/品質管理能力 | エッチング残りによる形状異常が検出できず、流出した。
| PF-15 |  |  |  |  | ● | [11 empty] | 『薄膜』パタン形成（レジスト除去） レジストの残差が無いように時間の管理は規定されているか。 | 薄膜レジスト除去の工程/品質管理能力 | エッチング残り形状異常が検出できず、流出した。
Title | DRY | 乾燥工程(上面電極､裏面電極､抵抗体､ｵｰﾊﾞｰｺｰﾄ､保護膜、表示等) Drying | [15 empty] | 乾燥
| DRY-01 |  |  | ● | ● | ● | ● |  | ● | ● |  | ● | [5 empty] | 『厚膜/薄膜』 炉への投入から取り出しまで、内部の温度分布、時間が管理されているか。 | 乾燥の工程/品質管理能力 温度プロファイル管理の明確化 | 炉から出た際の冷却時間が考慮されていないため、熱歪によりクラックが発生した。
Title | FH | 焼成・硬化工程(上面電極､裏面電極､抵抗体､ｵｰﾊﾞｰｺｰﾄ､保護膜、表示等) Firing/Hardening | [15 empty] | 焼成・硬化
| FH-01 |  |  | ● | ● | ● | ● |  | ● | ● |  | ● | [5 empty] | 『厚膜/薄膜』 装置内の清掃頻度は規定され、清掃履歴は適正な期間保管されるか。 | 焼成・硬化の工程/品質管理能力 | 炉内の堆積物が抵抗体に異物となって付着し特性不良が発生した。
| FH-02 |  |  | ● | ● | ● | ● |  | ● | ● |  | ● | [5 empty] | 『厚膜/薄膜』 電気炉内での基板にかかる温度は適切に管理されているか。 | 焼成・硬化の工程/品質管理能力 温度管理 | 炉内の温度管理が適切に管理されておらず、温度ムラが発生。密着強度が不十分となり剥離部にマイグレーションが起こり特性不良となった。
Title | TRI | トリミング Trimming | [15 empty] | トリミング
| TRI-01 | [6 empty] | ● | [9 empty] | 『厚膜/薄膜』 トリミングクズ残りに対して考慮した工程となっており、除去力の維持管理がされているか。 | トリミングの工程/品質管理能力 製品への異物付着の防止 | トリミングクズがトリミング部に再付着し、特性不良が発生した。
| TRI-02 | [6 empty] | ● | [9 empty] | 『厚膜/薄膜』 トリミングの精度が定期的に確認されているか。 | トリミングの工程/品質管理能力 トリミング精度管理方法 | 測定器単体の校正しか実施しておらず、測定用のプローブを含めた測定ツール管理（MSA）を実施していなかった為、スペック外の製品を流出した。
| TRI-03 | [6 empty] | ● | [9 empty] | 『厚膜/薄膜』 トリミングの出来栄え管理規定されているか。（トリミング幅、切り始め位置、抵抗体の切り残し、抵抗体の残り幅、等） | トリミングの工程/品質管理能力 トリミング精度管理方法 | レーザー出力が弱くなると､トリミング切り残しが発生し、抵抗体が残りリークとなった。
Title | PS | 1次分割・2次分割 Primary division/Secondary division | [15 empty] | 1次分割・2次分割
| PS-01 | [9 empty] | ● |  | ● |  |  |  |  | 分割欠け品、搬送トラブル品などの異常品処置方法は明確になっているか。 | 分割の工程/品質管理能力 異常品の混入防止 | 不具合発生時の処置ミスにより不良品が混入した。
| PS-02 | [9 empty] | ● |  | ● |  |  |  |  | 基板の乗り上げ防止としてセンサーを用いるなど、割れ、欠け防止を考慮した設備構造となっているか。 | 分割工程/品質管理能力 製品へのダメージの防止 | 基板乗り上げたまま加工したことで、基板の形状異常が発生した。
| PS-03 | [9 empty] | ● |  | ● |  |  |  |  | 分割ローラーの隙間、圧力、異物付着など、分割ローラーの管理基準はあるか。 | 分割の工程/品質管理能力 製品へのダメージの防止 | 分割ローラー管理不足により、割れ不良が発生した。
| PS-04 | [9 empty] | ● |  | ● |  |  |  |  | 分割屑は設備内に飛散し製品へ付着しないよう管理されているか。 | 分割の工程/品質管理能力 製品へのダメージの防止 | 分割屑飛散対策不足により、分割屑が噛み込み、基板割れが発生した。
| PS-05 | [9 empty] | ● |  | ● |  |  |  |  | 分割不良に対し原因調査し対策が行われているか。 | 分割の工程/品質管理能力 製品へのダメージの防止 | 分割不良の原因究明不足により基板にマイクロクラックが発生していることに気づかず、市場ストレスで不良が顕在化した。
| PS-06 | [9 empty] | ● |  | ● |  |  |  |  | 基板割れ、欠けの外観基準が明確となっており、定期的に確認されているか。 | 分割の工程/品質管理能力 検査の見逃し防止 | 外観基準が分かりづらく、不明確であったため、不良に気づけず流出した。
Title | SEF | 側面電極形成 Side electrode forming | [15 empty] | 側面電極形成
| SEF-01 | [10 empty] | ● | [5 empty] | 膜厚が一定になるように､設備に応じた管理項目が決められており、チェックリストなどで確認されているか。 | 側面電極形成の工程/品質管理能力 側面電極不良の防止 | 設備点検項目が不足しており、設備異常が発見できず膜厚がバラつき、電極密着不足が発生した。
| SEF-02 | [10 empty] | ● | [5 empty] | [ペースト塗布の場合] ペースト材の補充方法は明確か。 | 側面電極形成の工程/品質管理能力 側面電極不良の防止 | 補充方法や交換方法が作業者任せとなっており電極形成不良が発生した。
| SEF-03 | [10 empty] | ● | [5 empty] | [スパッタリングの場合] ターゲット材の交換方法は明確か。 | 側面電極形成の工程/品質管理能力 側面電極不良の防止 | 補充方法や交換方法が作業者任せとなっており電極形成不良が発生した。
| SEF-04 | [10 empty] | ● | [5 empty] | 側面電極状態の検査方法､基準は明確になっており、定期的に出来栄え確認されているか。 | 側面電極形成の工程/品質管理能力 検査の見逃し防止 | 検査基準が分かりづらく、不明確であったため、不良に気づけず流出した。
Title | EP | 電極めっき Electrode plating | [15 empty] | 電極めっき
| EP-01 | [12 empty] | ● |  |  |  | バレル容器は定期的に破損などの異常が発生していないか確認しているか。 | メッキの工程/品質管理能力 メッキ不良の防止 | バレル容器が破損したことで発生した隙間に製品が引っかかり、製品がバレル容器内で攪拌されないため電流が流れず、メッキ形成不良が発生した。
| EP-02 | [12 empty] | ● |  |  |  | メッキ終了後、バレル容器内の部品残留有無の確認を行っているか。 | メッキの工程/品質管理能力 異品混入の防止 | 品種切換え時にバレル容器内の残留品確認不足により異品混入が発生した。
| EP-03 | [12 empty] | ● |  |  |  | メッキ液濃度は定期的に分析し、補充・交換することになっており作業記録残されているか。 | メッキの工程/品質管理能力 メッキ不良の防止 | メッキ液濃度の定期分析が不足しており液濃度が低くなったことに気づかず、メッキ膜厚下限NG不良が多発した。
| EP-04 | [12 empty] | ● |  |  |  | ろ過フィルターの管理方法は明確となっているか。 | メッキの工程/品質管理能力 メッキ不良の防止 | ろ過フィルターの交換不足により、槽内に異物が堆積し、製品に付着したため、メッキ形成不良が発生した。
| EP-05 | [12 empty] | ● |  |  |  | メッキ時の電流値は定電流制御が行われ安定した電流供給されているか。 電流値は常時モニターなどが行われ、異常は即検知可能となっているか。 | メッキの工程/品質管理能力 メッキ不良の防止 | メッキの析出異常が発生し、はんだぬれ性が低下し、実装不良が発生した。
| EP-06 | [12 empty] | ● |  |  |  | メッキ厚さは定量的に管理されているか。 | メッキの工程/品質管理能力 メッキ不良の防止 | メッキ出来栄え管理不足により、メッキ厚不良が発生した。
Title | VI | 外観検査 Visual inspection | [15 empty] | 外観検査
| VI-01 | [14 empty] | ● |  | 目視検査を行う場合、検査前品、検査後品、不良品の置き場は明確に区別されているか。 | 外観検査の工程/品質管理能力 不良品の流出防止 | 目視検査工程スキップして不良品が流出した。
| VI-02 | [13 empty] | ● |  |  | 製品外観は4面以上の自動外観検査を実施しているか。 4面以上の検査を実施していない場合、自動外観検査をしない面の品質保証方法が明確であるか | 外観検査の工程/品質管理能力 不良品の流出防止 | 製品外観保証方法の検討不足により、外観不良が検出出来ず、外観不良品が流出した。
| VI-03 | [13 empty] | ● |  |  | 良品サンプル、不良品サンプルを使用し、検査設備が正確に判別できることを始業時やロット切替えなど、定められた頻度で確認されているか。 | 外観検査の工程/品質管理能力 不良品の流出防止 | 検査装置の点検不足により、検出精度が悪化しており、不良判別できずに流出した。
| VI-04 | [13 empty] | ● |  |  | 良品サンプル、不良品サンプルは、量産品に混入しないように明確に識別され管理されているか。 | 外観検査の工程/品質管理能力 サンプル品の混入防止 | サンプルの管理不備により、量産品へ混入し、不良サンプルが流出した。
Title | FT | 電気的特性検査 Final test (Electric characteristics inspection) | [15 empty] | 電気的特性検査
| FT-01 | [13 empty] | ● |  |  | テストプログラムの呼び出しをバーコード化するなど、テストプログラム設定間違い防止が図られているか。 | 電気的特性検査の工程/品質管理能力 不良品の流出防止 | 誤って類似品のプログラムを設定してしまい、誤判定し流出した。
| FT-02 | [13 empty] | ● |  |  | テストプローブが当たる位置を考慮しているか。 | 電気的特性検査の工程/品質管理能力 不良品の流出防止 | テストプローブ接触部の検討不足により、側面の電極不良が検出できず流出した。
Title | PAC | 出荷・テーピング・梱包 Shipping, Taping, Packing | [15 empty] | 出荷・テーピング・梱包
| PAC-01 | [13 empty] | ● |  |  | 端数補充の手順は決められており、異品､表裏逆に対する防止策(ポカヨケ､ダブルチェック等)が整備されているか。 | 出荷・テーピング・梱包の工程/品質管理能力 作業ミスの防止 | 端数補充手順が不明確だったことで製品の表裏逆に補充してしまい流出した。
| PAC-02 | [13 empty] | ● |  |  | カバーテープの剥離強度は定期的に測定されているか。 | 出荷・テーピング・梱包の工程/品質管理能力 カバーテープ密着性不良の防止 | テープの密着性管理不足により、シール強度不足が発生した。
| PAC-03 | [13 empty] | ● |  |  | テーピング設備のヒーター温度の定期点検、清掃頻度が明確となっているか。 | 出荷・テーピング・梱包の工程/品質管理能力 カバーテープ密着性不良の防止 | テーピング設備のヒーター温度不足、異物付着により、テープ密着性不足が発生した。
| PAC-04 | [13 empty] | ● |  |  | 設備から発生する異物がテープポケット部へ侵入しないよう、異物混入防止が図られているか。 | 出荷・テーピング・梱包の工程/品質管理能力 製品への異物付着の防止 | 部品搬送レールから異物が飛散し、テープポケット部に異物が混入した。
| PAC-05 | [13 empty] | ● |  |  | 梱包資材サプライヤーに対し異物保証に関する要求が行われているか。 | 出荷・テーピング・梱包の工程/品質管理能力 製品への異物付着の防止 | 梱包資材サプライヤーで付着していた異物がテープポケット部に落下し異物が混入した。